## Прайс термоблок
ОБЩЕСТВО С ОГРАНИЧЕННОЙ ОТВЕТСТВЕННОСТЬЮ
«Вологодский завод энергосберегающих технологий»
160010, г. Вологда, Ершовский переулок, 10А; тел.: 88172 706970; e-mail: region35.00@mail.ru ИНН 3525235181, р/счет № 40702810012000004816 в отделении №8638 Сбербанка банка РФ г. Вологда; БИК 041909644; к/счет 30101810900000000644, ОКПО 64620243, ОГРН 1103525001007
ПРАЙС-ЛИСТ
на термоблоки несъемной опалубки из пенополистирола
№ п/п | Полное наименование | Сокращ наимен | Ед. изм | Технические характеристики | [5 empty] | Отпускная цена, руб
|  |  |  | плотн, кг/м3 | длина, мм | ширина, мм | высота, мм | объем, м3 | вес, кг
1 | 2 | 3 | 4 | 5 | 6 | 7 | 8 | 9 | 10 | 11
1 | Термоблок пенополистирольный стеновой торцевой | ТПС Т - 25 | шт | 25 | 1000 | 250 | 250 | 0.0317 | 0.8 | 150
2 | Термоблок пенополистирольный стеновой торцевой | ТПС Т- 30 | шт | 30 | 1000 | 250 | 250 | 0.0317 | 0.87 | 170
3 | Термоблок пенополистирольный стеновой торцевой | ТПС Т - 35 | шт | 35 | 1000 | 250 | 250 | 0.0317 | 0.95 | 190
4 | Термоблок пенополистирольный стеновой промежуточный | ТПС П - 25 | шт | 25 | 1000 | 250 | 250 | 0.0317 | 0.79 | 145
5 | Термоблок пенополистирольный стеновой промежуточный | ТПС П - 30 | шт | 30 | 1000 | 250 | 250 | 0.03 | 0.85 | 180
6 | Термоблок пенополистирольный стеновой промежуточный | ТПС П - 35 | шт | 35 | 1000 | 250 | 250 | 0.0317 | 0.9 | 180
7 | Термоблок пенополистирольный стеновой перегородочный | ТПС Пр - 25 | шт | 25 | 1550 | 150 | 250 | 0.0396 | 0.9 | 165
8 | Термоблок пенополистирольный стеновой перегородочный | ТПС Пр - 30 | шт | 30 | 1550 | 150 | 250 | 0.0396 | 0.96 | 200
9 | Термоблок пенополистирольный стеновой перегородочный | ТПС Пр - 35 | шт | 35 | 1550 | 150 | 250 | 0.0396 | 1.051 | 210